## pieghe90° (hidden)
Fattore K = | 0.5
Misure Esterne
|  | 1° Linea di piega (Rif.A) | 2° Linea di piega | 3° linea di piega(Rif.B) | 4° linea di piega |  | Misura taglio | Sviluppo
Spessore | 2
1°piega | 50 | 48.355
raggio int | 2
2°piega | 250.5 |  | 247.21 |  |  |  | 297.21 | due lati
raggio int | 2
3°piega | 100 |  |  | 98.355 |  |  | 393.92 | tre lati
raggio int | 2
4°piega | 250.5 |  |  |  | 247.21 |  | 641.13 | quattro lati
raggio int | 2
X | 250 |  |  |  |  | 246.71 | 887.84 | cinque lati
|  |  |  | 2 lati(una piega ) | 248.855

## Start
Calcolo Piega

## Tabella piegatura
[26 empty] | 8.4 | 11.2 | 14 | 16.8 | 22.4 | 28 | 35 | 44.8 | 49 | 56 | 70 | 88.2 | 112 | 140 | 175 | 224 | 280 | 350
2.678571
[26 empty] | 3.857143 | 2.892857
[26 empty] | 6.857143 | 5.142857 | 4.114286
[26 empty] | 10.71429 | 8.035714 | 6.428571 | 5.357143
[20 empty] | Verifica forza necessaria e soglia matrice | [5 empty] | 15.42857 | 11.57143 | 9.257143 | 7.714286 | 5.785714
[28 empty] | 14.46429 | 12.05357 | 9.040179 | 7.232143
[28 empty] | 25.71429 | 21.42857 | 16.07143 | 12.85714 | 10.28571
[20 empty] | Tonnellate necessarie | [8 empty] | 33.48214 | 25.11161 | 20.08929 | 16.07143 | 12.5558 | 11.47959
T | 6 | 8 | 10 | 12 | 16 | 20 | 25 | 32 | 35 | 40 | 50 | 63 | 80 | 100 | 125 | 160 | 200 | 250 | V | Spessore | 2.5 |  | Acciaio dolce (FE) | 45 | 562.5 |  |  |  |  | 36.16071 | 28.92857 | 23.14286 | 18.08036 | 16.53061 | 14.46429
| 4 | 5.5 | 7 | 8.5 | 11 | 14 | 17.5 | 22 | 25 | 28 | 35 | 45 | 55 | 71 | 89 | 113 | 140 | 175 | b | Materiale | Acciaio dolce (FE) |  | Acciaio duro (FE) | 52 | 16.8 | [5 empty] | 51.42857 | 41.14286 | 32.14286 | 29.38776 | 25.71429 | 20.57143
| 1 | 1.3 | 1.6 | 2 | 2.6 | 3.3 | 4 | 5 | 5.8 | 6.5 | 8 | 10 | 13 | 16 | 20 | 26 | 23 | 41 | ri | Resistenza kg/mmq | 45 |  | Acciaio inox (aisi) | 68 | [7 empty] | 64.28571 | 50.22321 | 45.91837 | 40.17857 | 32.14286 | 25.5102
0.5 | 2.678571 | [18 empty] | Cava | 12 |  | Alluminio | 23 | [8 empty] | 72.32143 | 66.12245 | 57.85714 | 46.28571 | 36.73469 | 28.92857
0.6 | 3.857143 | 2.892857 | [17 empty] | Tonn/mtl necessarie | 33.48214 | [13 empty] | 102.8571 | 82.28571 | 65.30612 | 51.42857 | 41.14286
0.8 | 6.857143 | 5.142857 | 4.114286 | [16 empty] | K/Newton Matrice | 981 | Opzionale verifica Tonn matrice | [13 empty] | 128.5714 | 102.0408 | 80.35714 | 64.28571 | 51.42857
1 | 10.71429 | 8.035714 | 6.428571 | 5.357143 | [15 empty] | Tonn/mtl | 100.0342 | [15 empty] | 146.9388 | 115.7143 | 92.57143 | 74.05714 | 57.85714
1.2 | 15.42857 | 11.57143 | 9.257143 | 7.714286 | 5.785714 | [32 empty] | 180.8036 | 144.6429 | 115.7143 | 90.40179 | 72.32143
1.5 |  |  | 14.46429 | 12.05357 | 9.040179 | 7.232143 | [32 empty] | 257.1429 | 205.7143 | 160.7143 | 128.5714 | 102.8571
2 |  |  | 25.71429 | 21.42857 | 16.07143 | 12.85714 | 10.28571 | [35 empty] | 160.7143
2.5 |  |  |  | 33.48214 | 25.11161 | 20.08929 | 16.07143 | 12.5558 | 11.47959
3 |  |  |  |  | 36.16071 | 28.92857 | 23.14286 | 18.08036 | 16.53061 | 14.46429
4 | [5 empty] | 51.42857 | 41.14286 | 32.14286 | 29.38776 | 25.71429 | 20.57143
5 | [6 empty] | 64.28571 | 50.22321 | 45.91837 | 40.17857 | 32.14286 | 25.5102
6 | [7 empty] | 72.32143 | 66.12245 | 57.85714 | 46.28571 | 36.73469 | 28.92857
8 | [9 empty] | 102.8571 | 82.28571 | 65.30612 | 51.42857 | 41.14286
10 | [10 empty] | 128.5714 | 102.0408 | 80.35714 | 64.28571 | 51.42857
12 | [11 empty] | 146.9388 | 115.7143 | 92.57143 | 74.05714 | 57.85714
15 | [12 empty] | 180.8036 | 144.6429 | 115.7143 | 90.40179 | 72.32143
20 | [13 empty] | 257.1429 | 205.7143 | 160.7143 | 128.5714 | 102.8571
25 | [17 empty] | 160.7143

## Pieghe aperte (hidden)
[7 empty] | -0.04366094 | -0.04366094
[7 empty] | 5.8 | 5.8
[7 empty] | -28.77243 | -28.77243
[7 empty] | -22.97243 | -22.97243
[7 empty] | -0.2532335 | -0.2532335
|  |  | 1a Linea di piega (A) | 2a Linea di piega | 3a linea di piega (B) | Misura taglio
Spessore | 2.5
fatt K | 0.5
primo lato | 90
raggio int | 3.3 | [5 empty] | 0.07937222
Angolo | -725 | -362.5 | 61.4808 |  |  |  | -6.326819
secondo lato | 150
raggio int | 3.3 | [5 empty] | 0.07937222
Angolo | -725 | -362.5 |  | 150.5065 |  | 132.9616 | -6.326819
terzo lato | 100
raggio int | 3.3
Angolo | -725 | -362.5 |  |  | 71.4808 | 283.4681